## Требования на трансформатор
Рисунок 1
Таблица 1 Требования к составным частям трансформатора
1 | Магнитопровод трансформатора: TDK/Epcos N30 P/N B66302G0000X130
Типоразмер магнитопровода и каркаса: TDK/Epcos Е8.8
2 | Каркас трансформатора: TDK/Epcos P/N B66302D1008T002
Материал каркаса: политерефталат армированный стекловолокном (жидкокристаллический полимер SUMITOMO E4008 или эквивалент)
Материал выводов/контактов: никель-бронза, фосфор-бронза
Максимальная рабочая температура: 200°С
Огнестойкость: UL 94 V-0
3 | Первичная и вторичная обмотки должны быть расположены в различных секциях каркаса (первичная обмотка в одной секции, вторичная в другой, см. Рисунок 1)
Провод первичной и вторичной обмоток должен быть в изолирующей оболочке из полиуретана или полиуретана с полиамидом
Диаметр проводов первичной и вторичных обмоток: AWG 40 (0.08 мм)
Класс изоляции проводов первичной и вторичной обмоток: 180С (Insulation Class H (180°С))
Обмотки трансформатора должны быть пропитаны изоляционным лаком
Фазировка намотки первичной и вторичной обмоток должна соответствовать Рисунку 2
Минимально допустимое изоляционное разделение первичной обмотки от вторичной должно быть не менее 1 мм через диэлектрик каркаса
4 | Первичная и вторичная обмотки должны быть покрыты изоляционной лентой не менее чем в 3 слоя
толщина изоляционного материала должна гарантировать 0.5 мм между обмотками и сердечником (магнитопроводом)
Изоляционный материал (пропитанная трансформаторная бумага или иной изоляционный материал) должен иметь толщину не менее 0.17мм, прочность изоляции 1700 В на слой
Класс изоляции изоляционного материала: 105С минимум (Insulation Class A (105°С))
Изоляционный материал: 3M #16 или эквивалент
5 | Используемый припой: SAC305 (Sn/ Ag 3%/ Cu 0.5%) или иной PbFree
Используемый клей: Shin­Etsu KE-45 RTV или эквивалент
Используемая эпоксидная смола: EPORITE 2050 или эквивалент
|  | Рисунок 2 |  |  |  |  | Рисунок 3 (Е8.8, AWG40, 1:1, N1 = N2 = 75 витков)
Таблица 2 Требования, которым должен удовлетворять трансформатор
Первый вывод трансформатора должен быть промаркирован (см. Рисунок 1)
Трансформатор должен быть ROHS (EU Directive 2011/65/EU)
Трансформатор должен иметь маркировку, содержащую Метран P/N "77.TV001.0001", текущую ревизию, LOGO производителя и код даты. Маркировка должна быть устойчива к обработке водой и спиртобензиновой смеси (не должна отклеиваться, надписи не должны стираться)
Трансформатор и все его составные части, включая прикрепленную маркировку, должны выдерживать условия пайки, 260°С минимум 10 сек, без повреждений, деформаций и иных дефектов
Индуктивность обмоток должна быть измерена у производителя перед поставкой и соответствовать Таблице 3. Индуктивность/ сопротивление обмоток в таблице 3 приведены для температур в диапазоне -40°С ÷ +85°С. Индуктивность обмоток должна быть измерена на частоте 100кГц / 0.1В / НКУ
Пример готового трансформатора приведен на Рисунке 3
Итоговая высота трансформатора не должна превышать 6.55мм
Таблица 3 Электрические параметры трансформатора
|  | Количество витков |  | Индуктивность, мГн | Сопротивление, Ом | Индуктивность утечки, приведенная к первичной обмотке, мкГн
|  | N1 | 60 | 2.56 ÷ 5.76 | 2.58 ÷ 3.30 | 40 макс
|  | N2 | 60 | 2.56 ÷ 5.76 | 2.58 ÷ 3.30 | 40 макс
Note on M46: Индуктивность рассеяния (leakage inductance)
Первичная обмотка
Вторичная обмотка
Маркировка первого вывода
Первичная обмотка
Вторичная обмотка